## Table 1
Fettsorten /NSK-Code | Verdicker | Grundöl | Tropf- punkt (°C) | Konsis- tenz | Betriebs- temperatur- bereich (1) (°C) | Für hohe Lasten | Einsatzgrenze im Vergleich zu den aufgeführten Grenz- drehzahlen(2) (%) | Kinematische Viskosität (mm2/s)
[8 empty] | 40° | 100°
ADLEX/U47 | Lithium | Mineralöl | 198 | 300 | 0~+110 | empfohlen | 70 | 197 | 15
APOLLOIL AUTOLEX A/ALA | Lithium | Mineralöl | 198 | 280 | –10~+110 | geeignet | 60 | 185 | 15
Arapen RB 300/R30 | Lithium/Kalzium | Mineralöl | 177 | 294 | –10~+ 80 | geeignet | 70 | 99 | 10
EA2 Grease/EA2 | Harnstoff | Poly-α-Olefinöl | ≥ 260 | 243 | –40~+150 | geeignet | 100 | 47 | 7
EA3 Grease/EA3 | Harnstoff | Poly-α-Olefinöl | ≥ 260 | 230 | –40~+150 | geeignet | 100 | 47 | 8
EA5 Grease/EA5 | Harnstoff | Poly-α-Olefinöl | ≥ 260 | 251 | –40~+160 | empfohlen | 60 | 239 | 26
EA7 Grease/EA7 | Harnstoff | Poly-α-Olefinöl | ≥ 260 | 243 | –40~+160 | geeignet | 100 | 46 | 7
ENC Grease/ENC | Harnstoff | Polyol-Esteröl + Mineralöl | ≥ 260 | 262 | –40~+160 | geeignet | 70 | 51 | 7
ENS Grease/ENS | Harnstoff | Polyol-Esteröl | ≥ 260 | 264 | –40~+160 | geeignet | 100 | 33 | 5
ECZ Grease/ECZ | Lithium + Ruß | Poly-α-Olefinöl | ≥ 260 | 243 | –10~+120 | geeignet | 100 | 30 | 5
ISOFLEX NBU 15/NB5 | Barium-Komplex | Diesteröl + Mineralöl | ≥ 260 | 280 | –30~+120 | nicht geeignet | 100 | 20 | 4
ISOFLEX SUPER LDS 18/D8S | Lithium | Diesteröl | 195 | 280 | –50~+110 | nicht geeignet | 100 | 15 | 3
ISOFLEX TOPAS NB52/TN5 | Barium-Komplex | Poly-α-Olefinöl | ≥ 260 | 280 | –40~+130 | nicht geeignet | 90 | 30 | 5
Aero Shell Fett 7/AG7 | Mikrogel | Diesteröl | ≥ 260 | 288 | –55~+100 | nicht geeignet | 100 | 10 | 3
Dow Corning(R) SH 33 L Grease/D3L | Lithium | Silikonöl | 210 | 310 | –60~+120 | nicht geeignet | 60 | 75 | 25
Dow Corning(R) SH 44 M Grease/DM4 | Lithium | Silikonöl | 210 | 260 | –30~+130 | nicht geeignet | 60 | 80 | 20
NS HI-Lube/NS7 | Lithium | Polyol-Esteröl + Diesteröl | 192 | 250 | –40~+130 | geeignet | 100 | 26 | 5
NSA Grease/NSA | Lithium | Poly-α-Olefinöl + Esteröl | 201 | 311 | –40~+130 | geeignet | 70 | 115 | 15
NSC Grease/NSC | Lithium | Alkyldiphenyl-Etheröl+ Polyol-Esteröl | 192 | 235 | –30~+140 | geeignet | 70 | 53 | 8
NSK Clean Grease LG2/LG2 | Lithium | Poly-α-Olefinöl + Mineralöl | 201 | 199 | –40~+130 | nicht geeignet | 100 | 32 | 5
EMALUBE 8030/E80 | Harnstoff | Mineralöl | ≥ 260 | 280 | 0~+130 | empfohlen | 60 | 415 | 31
MA8 Grease/MA8 | Harnstoff | Alkyldiphenyl-Etheröl + Poly-a-Olefinöl | ≥ 260 | 283 | –30~+160 | geeignet | 70 | 76 | 11
KRYTOX GPL-524/K24 | PTFE | Perfluoropolyetheröl | ≥ 260 | 265 | 0~+200 | geeignet | 70 | 90 | 10
KP1/KP1 | PTFE | Perfluoropolyetheröl | ≥ 260 | 280 | –30~+200 | geeignet | 60 | 420 | 36
Cosmo Wide Grease WR No.3/WR3 | Natriumterephthalat | Polyol-Esteröl + Mineralöl | ≥ 230 | 227 | –40~+130 | nicht geeignet | 100 | 29
G-40M/G4M | Lithium | Silikonöl | 223 | 252 | –30~+130 | nicht geeignet | 60 | 220 | 42
Shell Alvania EP 2/AP2 | Lithium | Mineralöl | 187 | 276 | 0~+ 80 | empfohlen | 60 | 220 | 15
Shell Alvania S1/AS1 | Lithium | Mineralöl | 182 | 323 | –10~+110 | geeignet | 70 | 130 | 12
Shell Alvania S2/AS2 | Lithium | Mineralöl | 185 | 275 | –10~+110 | geeignet | 70 | 130 | 12
Shell Alvania S3/AS3 | Lithium | Mineralöl | 185 | 242 | –10~+110 | geeignet | 70 | 130 | 12
Shell Cassida RLS 2/RLS | Aluminium-Komplex | Poly-α-Olefinöl | ≥ 260 | 280 | 0~+120 | geeignet | 70 | 150 | 18
SHELL SUNLIGHT 2/SL2 | Lithium | Mineralöl | 200 | 274 | –10~+110 | geeignet | 70 | 182 | 15
WPH/WPH | Harnstoff | Poly-α-Olefinöl | 259 | 240 | –40~+150 | geeignet | 70 | 95 | 14
Demnum TM Grease L-200/DL2 | PTFE | Perfluoropolyetheröl | ≥ 260 | 280 | –30~+200 | geeignet | 60 | 200 | 35
NIGACE WR-S/WRS | Harnstoff | Gemixtes Öl | ≥ 260 | 230 | –30~+150 | nicht geeignet | 70 | 56 | 11
NIGLUB RSH/RSH | Natrium-Komplex | Polyalkylen-Glykolöl | ≥ 260 | 270 | –20~+120 | geeignet | 60 | 340 | 51
PYRONOC UNIVERSAL N6B/PN6 | Harnstoff | Mineralöl | 238 | 290 | 0~+130 | geeignet | 70 | 108
PALMAX RBG/PMK | Lithium-Komplex | Mineralöl | 216 | 300 | –10~+130 | empfohlen | 70 | 177 | 17
Beacon 325/B3N | Lithium | Diesteröl | 190 | 274 | –50~+100 | nicht geeignet | 100 | 11 | 3
MULTEMP PS No.2/PS2 | Lithium | Mineralöl + Diesteröl | 190 | 275 | –50~+110 | nicht geeignet | 100 | 15 | 4
MOLYKOTE FS-3451/FS3 | PTFE | Fluorosilikonöl | ≥ 260 | 285 | 0~+180 | geeignet | 70 | 580 | 74
UME/UME | Harnstoff | Mineralöl | ≥ 260 | 268 | –10~+130 | geeignet | 70 | 75 | 9
UMM Fett 2/UMM | Harnstoff | Mineralöl | ≥ 260 | 267 | –10~+130 | geeignet | 70 | 74 | 9
RAREMAX AF-1/RA1 | Harnstoff | Mineralöl | ≥ 260 | 300 | –10~+130 | geeignet | 70 | 74 | 9